## Техн.хар-ки
Технические характеристики
Матовый, полированный, лаппатированный глазурованный керамогранит коллекции «Уральская палитра», «Гранитея»тм
Показатели | Требования норм | Требования норм |  | Средние параметры керамогранита
| ГОСТ 13996-2019, Класс BI | ООО «ЗКС» |  | ООО «ЗКС»
|  | ТУ 23.31.10-001-56380351-2023 |  | ТМ «ГРАНИТЕЯ»
|  | ТМ «ГРАНИТЕЯ» |  | ТМ «УРАЛЬСКАЯ ПАЛИТРА»
ТМ «УРАЛЬСКАЯ ПАЛИТРА»
Формат | 600х300х10 | 600х300х10 | 1200х600х10 | 600х600х9 | 600х300х10 | 1200х600х10 | 1200х600х11
| 600х600х10 | 600х600х10 | 1200х600х11 | ретификат | 600х600х10 | 1200х295х10 | 1200х295х11
| 1200х600х10 | 600х600х9 | ретификат |  | ретификат | ретификат | ретификат
| 1200х600х11 | ретификат
ретификат
Длина и ширина, мм | не более ±0,6% длины стороны, не более ±2,0 мм | ±0,8 | ±1,0 | ±0,25мм | ±0,25мм | ±0,4 | ±0,4
Толщина, мм | не более ±5% длины стороны, не более ±0,5 мм | ±0,5 | ±0,5 | ±0,2мм | ±0,2 | ±0,2 | ±0,2
Криволинейность грани, мм | не более ±0,5% длины стороны, не более ±1,5 мм | ±0,5 | ±1,0 | ±0,2мм | ±0,2 | ±0,6 | ±0,6
Косоугольность, мм | не более ±0,5% длины стороны, не более ±2,0 мм | ±0,8 | ±1,2 | ±0,2мм | ±0,2 | ±0,6 | ±0,6
Кривизна лицевой поверхности, мм | не более ±0,5% длины стороны, не более ±2,0 мм | -0,8мм +1,4мм | -0,8мм +1,5мм | ±0,7 | ±0,7 | ±0,9 | ±0,9
|  | полированная ±0,8 | полированная ±0,8 | полированная ±0,5 | полированная ±0,5 | полированная ±0,6 | полированная ±0,6
Водопоглощение, % | не более 0,5 | не более 0,5 |  | 0.07
Разрушающее усилие, Н | min 1300 | не менее 1500 |  | 2200 | 2900 |  | 3700
Предел прочности на изгибе, МПа | не менее 35 | не менее 35 |  | 47
Морозостойкость, циклы | 100 | 200 |  | 200, без повреждений
Термическая стойкость плитки, циклы | 10 | 10 |  | 10, без повреждений
Термическая стойкость глазури, белой, ºС | 150º | 150º |  | 150º, без повреждений
Термическая стойкость глазури, цветной, ºС | 125º | 125º |  | 125º, без повреждений
Износостойкость, класс (PEI) | 1-5 | 3-5 |  | 4
Коэффициент теплового расширения | не регламентируется | не регламентируется |  | 79х10-7
в интервале (20-400)ºС, α
Устойчивость к загрязнениям | Класс по заявлению производителя | не менее 4 |  | 4-5
(класс пачкаемости 1-5)
Химическая стойкость к воздействию кислот и щелочей низкой концентрации | Классы А, В, С | Классы А, В, С |  | соответствует
Устойчивость к бытовым химикатам и добавкам для водоподготовки бассейнов | Классы А, В | Классы А, В |  | соответствует
Химическая стойкость к воздействию кислот и щелочей низкой и высокой концентрации (категория, не ниже) | не регламентируется | GLB/GHB |  | GLB/GHB
Матовый, полированный, антискользящий и структурированный керамогранит «Уральский гранит»тм
Показатели |  | Требования норм | Требования норм ООО «ЗКС» |  |  | Средние параметры керамогранита ООО «ЗКС» ТМ «Уральский гранит»
ГОСТ 13996-2019, Класс BI
ТУ 23.31.10-001-56380351-2023
Формат |  | 300х300х8, 300х300х12, 300х600х10, 600х600х10, 1200х295х11, 1200х600х10, 1200х600х11 | 300х300х8 300х300х12 | 600х300х10 | 1200х295х11 | 300х300х8 | 600х600х9 | 600х300х10 | 1200х295х10 | 1200х295х11
|  |  |  | 600х600х9 | 1200х600х10 | 300х300х12 | ретификат | 600х600х10 | 1200х600х10 | 1200х600х11
|  |  |  | 600х600х10 | 1200х600х11 |  |  | ретификат | ретификат | ретификат
|  |  |  | ретификат | ретификат
Длина и ширина, мм |  | не более ±0,6% длины стороны, не более ±2,0 мм | ±0,5мм | ±0,8 мм | ±1,0мм | ±0,3мм | ±0,25мм | ±0,25мм | ±0,3мм | ±0,3мм
(в калибре)
Толщина, мм |  | не более ±5% длины стороны, не более ±0,5 мм | ±0,5мм | ±0,5мм | ±0,5мм | ±0,2мм | ±0,2мм | ±0,2мм | ±0,2мм | ±0,2мм
Криволинейность грани, мм |  | не более ±0,5% длины стороны, не более ±1,5 мм | ±1,5мм | ±0,5мм | ±1,0 | ±0,7мм | ±0,2мм | ±0,2мм | ±0,7мм | ±0,7мм
Косоугольность, мм |  | не более ±0,5% длины стороны, не более ±2,0 мм | ±1,5мм | ±0,8мм | ±1,2мм | ±0,7мм | ±0,2мм | ±0,2мм | ±0,9мм | ±0,9мм
Кривизна лицевой поверхности, мм |  | не более ±0,5% длины стороны, не более ±2,0 мм | –0,5+1,0мм | -0,8мм +1,4мм | -0,8мм +1,5мм | ±0,5мм | -0,8мм +1,0мм | -0,8мм +1,0мм | -0,8мм +1,3мм | -0,8мм +1,3мм
|  |  |  | полированная ± 0,8мм |  |  | полированная | полированная
[7 empty] | ±0,5мм | ±0,5мм
Водопоглощение, % |  | max 0,5 | не более 0,5 |  |  | 0.07
Разрушающее усилие, Н |  | min 1300 | не менее 1500 |  |  | 2000 (8мм) | 2200 | 2800 | 2800 | 3700
4500 (12мм)
Предел прочности на изгибе, МПа |  | min 35 | не менее 35 |  |  | 47
Морозостойкость, циклы |  | 100 | 200 |  |  | 200, без повреждений
Износостойкость: потеря массы на единицу площади по корунду, г/см2 |  | max 0,5 | max 0,16 |  |  | менее 0,05
Коэффициент теплового расширения |  | не регламентируется | не регламентируется |  |  | 79х10-7
в интервале (20-400) ºС, α
Устойчивость к загрязнениям | Матовая поверхность | Класс по заявлению производителя | не ниже 4 |  |  | 4-5
(класс пачкаемости 1-5) | Полированная поверхность |  | Не регламентируется |  |  | Не регламентируется
Химическая стойкость к воздействию кислот и щелочей низкой концентрации |  | Классы А, В, С | Классы А, В, С |  |  | соответствует
Устойчивость к бытовым химикатам и добавкам для водоподготовки бассейнов |  | Классы А, В | Классы А, В |  |  | соответствует
Химическая стойкость к воздействию кислот и щелочей низкой и высокой концентрации (категория, не ниже) по EN ISO 10545-13 |  | не регламентируется | ULB/UHB |  |  | ULB/UHB